## Sheet1
|  | 正常生产 |  | 生产抽样 | 判断条件、结果显示"PASS""FAIL" |  | Burn in current | Testing current
|  | 第1次测试 | 第2次测试 | 第3次测试
100G | AVAGO VCSEL | 0H | 48H | 96H （16/100pcs） | 第2次测试 0.9<(48H/0H)<1.1 | 第3次抽样测试 0.9<(96H/48H)<1.1 | 11mA | 7.5mA
| II VI VCSEL | 0H | 24H |  | 第2次测试 0.9<(24H/0H)<1.1 | - | 10mA | 7.5mA
28G | AVAGO VCSEL | 0H | 48H | 96H （16/100pcs）
| II VI VCSEL | 0H | 24H

## Sheet2
|  | 第一次烧录固件 （老化固件10-11mA） | 正常生产 |  |  |  | 生产抽样 | 第二次烧录固件 （耦合固件） | 判断条件、结果显示"PASS""FAIL" |  | Burn in current | Testing current
|  |  | 第1次测试 (测试前，固件电流修改为7.5mA，测试完成后，固件电流修改为10-11mA) | 老化中 | 第2次测试 (测试前，固件电流修改为7.5mA，测试完成后，固件电流修改为10-11mA) |  | 第3次测试 (测试前，固件电流修改为7.5mA，测试完成后，固件电流修改为10-11mA)
100G | AVAGO VCSEL | 11mA | 0H，7.5mA |  | 48H | 老化中 | 96H （16/100pcs） | 扫码 | 第2次测试 0.9<(48H/0H)<1.1 | 第3次抽样测试 0.9<(96H/48H)<1.1 | 11mA | 7.5mA | 4通道
| II VI VCSEL | 10mA | 0H,7.5mA |  | 24H | - |  |  | 第2次测试 0.9<(24H/0H)<1.1 | - | 10mA | 7.5mA
28G | AVAGO VCSEL | 11mA | 0H,7.5mA |  | 48H | 老化中 | 96H （16/100pcs） |  | 第2次测试 0.9<(48H/0H)<1.1 | 第3次抽样测试 0.9<(96H/48H)<1.1 | 11mA | 7.5mA | 单通道
| II VI VCSEL | 10mA | 0H,7.5mA |  | 24H | - |  |  | 第2次测试 0.9<(24H/0H)<1.1 | - | 10mA | 7.5mA